## 新產品試做評估單(美光)114.09.05
潔沛企業有限公司
新產品試做評估單
產品名稱（料號） |  | 12"基板委外代工清洗 |  |  | 客戶名稱 |  | 美光
規格敘述 |  | 12"/700um |  |  | 需求日期 |  | 2025-09-11
一、客戶需求說明 |  | 1、客戶提供資料：□規格書▓品質標準□圖檔□檢測能力
2、樣品需求時間/數量：2025/09/11，13片
3、包裝方式//數量：原包裝包回，13片。
4、運輸方式：業務載回
二、技術能力評估 |  | （包括：規格書、品質標準、圖檔、檢測能力等能否到達客戶的要求的評估）：依美光檢測結果。
三、產能或加工能力評估 |  | 新產品的預計年產量/客戶需求產能/工廠加工產能
四、計劃使用物料 |  | 超音波 BL3798、刷洗機BL900
五、計劃加工作業流程 |  | 超音波清洗機、刷洗機
六、新產品關鍵技術問題 |  | 超音波清洗除膠的乾淨度。以初期送樣測試之參數。
七、加工流程分析
項次 | 作業內容 | 作業要點
1、 | OCR-光學字元刪選機 | N/A
2、 | 超音波清洗機 | ■溫度 | 60 | ■時間 | 10 | ■藥水濃度 |  | 100%
|  | ■溫度 | 60 | ■時間 | 10 | ■藥水濃度 |  | 100%
|  | ■溫度 | 常溫 | ■時間 | 10 | RO |  | 100%
3、 | 刷洗機 | ■溫度 | 常溫 | ■速度 | 0.9M/MIN
4、 | AOI自動光學檢測機 | 美光測試
5、 | TTV&THICKNESS | 美光測試
6、 | 目視檢驗 | 品質標準如下：無破損，表面無汙染物。
八、治具需求分析 |  | ■使用現有治具 |  |  | □需重新開發治具
|  | 預估治具數量 |  |  | 1PCS
九、包裝要求： |  | ▓依據客戶標準包裝□依據公司標準包裝
評估結論： |  | ●可行 ○修改後可行 ○不可行
核准 |  | 審核 |  |  |  | 製作
編號：MP09-01(001)A |  | 版本：1.0 |  |  |  | 日期：2025/09/05

## 新產品試做評估單(美光)114.09.15
潔沛企業有限公司
新產品試做評估單
產品名稱（料號） |  | 12"基板委外代工清洗 |  |  | 客戶名稱 |  | 美光
規格敘述 |  | 12"/700um |  |  | 需求日期 |  | 2025-09-18
一、客戶需求說明 |  | 1、客戶提供資料：□規格書▓品質標準□圖檔□檢測能力
2、樣品需求時間/數量：2025/09/18，12片
3、包裝方式//數量：原包裝包回，12片。
4、運輸方式：業務載回
二、技術能力評估 |  | （包括：規格書、品質標準、圖檔、檢測能力等能否到達客戶的要求的評估）：依美光檢測結果。
三、產能或加工能力評估 |  | 新產品的預計年產量/客戶需求產能/工廠加工產能
四、計劃使用物料 |  | 超音波 BL3798、刷洗機BL900
五、計劃加工作業流程 |  | 超音波清洗機、刷洗機
六、新產品關鍵技術問題： |  | 超音波清洗除膠的乾淨度。以初期送樣測試之參數。
七、加工流程分析
項次 | 作業內容 | 作業要點
1、 | OCR-光學字元刪選機 | N/A
2、 | 超音波清洗機 | ■溫度 | 70 | ■時間 | 10 | ■藥水濃度 |  | 100%
|  | ■溫度 | 70 | ■時間 | 10 | ■藥水濃度 |  | 100%
|  | ■溫度 | 常溫 | ■時間 | 10 | RO |  | 100%
3、 | 刷洗機 | ■溫度 | 常溫 | ■速度 | 0.9M/MIN
4、 | AOI自動光學檢測機 | 美光測試
5、 | TTV&THICKNESS | 美光測試
6、 | 目視檢驗 | 品質標準如下：無破損，表面無汙染物。
八、治具需求分析 |  | ■使用現有治具 |  |  | □需重新開發治具
|  | 預估治具數量 |  |  | 1PCS
九、包裝要求： |  | ▓依據客戶標準包裝□依據公司標準包裝
評估結論： |  | ●可行 ○修改後可行 ○不可行
核准 |  | 審核 |  |  |  | 製作
編號：MP09-01(002)A |  | 版本：1.0 |  |  |  | 日期：2025/09/15

## 新產品試做評估單(美光)114.09.19
潔沛企業有限公司
新產品試做評估單
產品名稱（料號） |  | 12"基板委外代工清洗 |  |  | 客戶名稱 |  | 美光
規格敘述 |  | 12"/700um |  |  | 需求日期 |  | 2025-09-24
一、客戶需求說明 |  | 1、客戶提供資料：□規格書▓品質標準□圖檔□檢測能力
2、樣品需求時間/數量：2025/09/24，12片
3、包裝方式//數量：原包裝包回，12片
4、運輸方式：業務載回
二、技術能力評估 |  | （包括：規格書、品質標準、圖檔、檢測能力等能否到達客戶的要求的評估）：依美光檢測結果。
三、產能或加工能力評估 |  | 新產品的預計年產量/客戶需求產能/工廠加工產能
四、計劃使用物料 |  | 超音波 BL3798、刷洗機BL900
五、計劃加工作業流程 |  | 超音波清洗機、刷洗機
六、新產品關鍵技術問題及風險分析： |  | 提升超音波清洗除膠的乾淨度，拉長洗淨時間。
七、加工流程分析
項次 | 作業內容 | 作業要點
1、 | OCR-光學字元刪選機 | N/A
2、 | 超音波清洗機 | ■溫度 | 70 | ■時間 | 15 | ■藥水濃度 |  | 100%
|  | ■溫度 | 70 | ■時間 | 15 | ■藥水濃度 |  | 100%
|  | ■溫度 | 常溫 | ■時間 | 10 | RO |  | 100%
3、 | 刷洗機 | ■溫度 | 常溫 | ■速度 | 0.9M/MIN
4、 | AOI自動光學檢測機 | 美光測試 JEEP試機
5、 | TTV&THICKNESS | 美光測試
6、 | 目視檢驗 | 品質標準如下：無破損，表面無汙染物。
八、治具需求分析 |  | ■使用現有治具 |  |  | □需重新開發治具
|  | 預估治具數量 |  |  | 1PCS
九、包裝要求： |  | ▓依據客戶標準包裝□依據公司標準包裝
評估結論： |  | ●可行 ○修改後可行 ○不可行
核准 |  | 審核 |  |  |  | 製作
編號：MP09-01(003)A |  | 版本：1.0 |  |  |  | 日期：2025/09/19

## 新產品試做評估單(美光)114.09.26
潔沛企業有限公司
新產品試做評估單
產品名稱（料號） |  | 12"基板委外代工清洗 |  |  | 客戶名稱 |  | 美光
規格敘述 |  | 12"/700um |  |  | 需求日期 |  | 2025-10-01
一、客戶需求說明 |  | 1、客戶提供資料：□規格書▓品質標準□圖檔□檢測能力
2、樣品需求時間/數量：2025/10/01，10片
3、包裝方式//數量：原包裝包回，10片
4、運輸方式：業務載回
二、技術能力評估 |  | （包括：規格書、品質標準、圖檔、檢測能力等能否到達客戶的要求的評估）： 可達客戶要求。
三、產能或加工能力評估 |  | 新產品的預計年產量/客戶需求產能/工廠加工產能
四、計劃使用物料 |  | 超音波 BL3798、刷洗機BL900
五、計劃加工作業流程 |  | 超音波清洗機、刷洗機
六、新產品關鍵技術問題及風險分析： |  | 提升超音波清洗除膠的乾淨度，拉長洗淨時間。
七、加工流程分析
項次 | 作業內容 | 作業要點
1、 | OCR-光學字元刪選機 | N/A
2、 | 超音波清洗機 | ■溫度 | 70 | ■時間 | 20 | ■藥水濃度 |  | 100%
|  | ■溫度 | 70 | ■時間 | 20 | ■藥水濃度 |  | 100%
|  | ■溫度 | 常溫 | ■時間 | 10 | 自來水 |  | 100%
3、 | 刷洗機 | ■溫度 | 常溫 | ■速度 | 0.9M/MIN
4、 | AOI自動光學檢測機 | JEEP 美光測試
5、 | TTV&THICKNESS | 美光測試
6、 | 目視檢驗 | 品質標準如下：無破損，表面無汙染物。
八、治具需求分析 |  | ■使用現有治具 |  |  | □需重新開發治具
|  | 預估治具數量 |  |  | 1PCS
九、包裝要求： |  | ▓依據客戶標準包裝□依據公司標準包裝
評估結論： |  | ●可行 ○修改後可行 ○不可行
核准 |  | 審核 |  |  |  | 製作
編號：MP09-01(004)A |  | 版本：1.0 |  |  |  | 日期：2025/09/26

## 新產品試做評估單(美光) 114.10.06
潔沛企業有限公司
新產品試做評估單
產品名稱（料號） |  | 12"基板委外代工清洗 |  |  | 客戶名稱 |  | 美光
規格敘述 |  | 12"/700um |  |  | 需求日期 |  | 2025-10-08
一、客戶需求說明 |  | 1、客戶提供資料：□規格書▓品質標準□圖檔□檢測能力
2、樣品需求時間/數量：2025/10/08，10片
3、包裝方式//數量：原包裝包回，10片
4、運輸方式：業務載回
二、技術能力評估 |  | （包括：規格書、品質標準、圖檔、檢測能力等能否到達客戶的要求的評估）：依美光檢測結果。
三、產能或加工能力評估 |  | 新產品的預計年產量/客戶需求產能/工廠加工產能
四、計劃使用物料 |  | 超音波 BL3798、刷洗機BL900
五、計劃加工作業流程 |  | 超音波清洗機、刷洗機
六、新產品關鍵技術問題及風險分析： |  | 提升超音波清洗除膠的乾淨度，拉長洗淨時間。
七、加工流程分析
項次 | 作業內容 | 作業要點
1、 | OCR-光學字元刪選機 | N/A
2、 | 超音波清洗機 | ■溫度 | 70 | ■時間 | 20 | ■藥水濃度 |  | 100%
|  | ■溫度 | 70 | ■時間 | 20 | ■藥水濃度 |  | 100%
|  | ■溫度 | 常溫 | ■時間 | 10 | RO |  | 100%
3、 | 刷洗機 | ■溫度 | 常溫 | ■速度 | 0.9M/MIN
4、 | AOI自動光學檢測機 | JEEP 美光測試 | 美光測試
5、 | TTV&THICKNESS | JEEP 美光測試
6、 | 目視檢驗 | 品質標準如下：無破損，表面無汙染物。
八、治具需求分析 |  | ■使用現有治具 |  |  | □需重新開發治具
|  | 預估治具數量 |  |  | 1PCS
九、包裝要求： |  | ▓依據客戶標準包裝□依據公司標準包裝
評估結論： |  | ●可行 ○修改後可行 ○不可行
核准 |  | 審核 |  |  |  | 製作
編號：MP09-01(005)A |  | 版本：1.0 |  |  |  | 日期：2025/10/06

## 新產品試做評估單(美光) 114.10.13
潔沛企業有限公司
新產品試做評估單
產品名稱（料號） |  | 12"基板委外代工清洗 |  |  | 客戶名稱 |  | 美光
規格敘述 |  | 12"/700um |  |  | 需求日期 |  | 2025-10-16
一、客戶需求說明 |  | 1、客戶提供資料：□規格書▓品質標準□圖檔□檢測能力
2、樣品需求時間/數量：2025/10/16，50片
3、包裝方式//數量：原包裝包回，50片
4、運輸方式：業務載回
二、技術能力評估 |  | （包括：規格書、品質標準、圖檔、檢測能力等能否到達客戶的要求的評估）： 依美光檢測結果。
三、產能或加工能力評估 |  | 新產品的預計年產量/客戶需求產能/工廠加工產能
四、計劃使用物料 |  | 超音波 BL3798、刷洗機BL900
五、計劃加工作業流程 |  | 超音波清洗機、刷洗機
六、新產品關鍵技術問題及風險分析： |  | 提升超音波清洗除膠的乾淨度，拉長洗淨時間。
七、加工流程分析
項次 | 作業內容 | 作業要點
1、 | OCR-光學字元刪選機 | N/A
2、 | 超音波清洗機 | ■溫度 | 70 | ■時間 | 20 | ■藥水濃度 |  | 100%
|  | ■溫度 | 70 | ■時間 | 20 | ■藥水濃度 |  | 100%
|  | ■溫度 | 常溫 | ■時間 | 10 | RO |  | 100%
3、 | 刷洗機 | ■溫度 | 常溫 | ■速度 | 0.9M/MIN
4、 | AOI自動光學檢測機 | JEEP 美光測試 | 美光測試
5、 | TTV&THICKNESS | JEEP 美光測試
6、 | 目視檢驗 | 品質標準如下：無破損，表面無汙染物。
八、治具需求分析 |  | ■使用現有治具 |  |  | □需重新開發治具
|  | 預估治具數量 |  |  | 4PCS
九、包裝要求： |  | ▓依據客戶標準包裝□依據公司標準包裝
評估結論： |  | ●可行 ○修改後可行 ○不可行
核准 |  | 審核 |  |  |  | 製作
編號：MP09-01(006)A |  | 版本：1.0 |  |  |  | 日期：2025/10/13

## 新產品試做評估單(美光) 114.11.13
潔沛企業有限公司
新產品試做評估單
產品名稱（料號） |  | 12"基板委外代工清洗 |  |  | 客戶名稱 |  | 美光
規格敘述 |  | 12"/700um |  |  | 需求日期 |  | 2025-11-14
一、客戶需求說明 |  | 1、客戶提供資料：□規格書▓品質標準□圖檔□檢測能力
2、樣品需求時間/數量：2025/11/14，200片
3、包裝方式//數量：原包裝包回，200片
4、運輸方式：業務載回
二、技術能力評估 |  | （包括：規格書、品質標準、圖檔、檢測能力等能否到達客戶的要求的評估）： 依美光檢測結果。
三、產能或加工能力評估 |  | 新產品的預計年產量/客戶需求產能/工廠加工產能
四、計劃使用物料 |  | 超音波 BL3798、刷洗機BL900
五、計劃加工作業流程 |  | 超音波清洗機、刷洗機
六、新產品關鍵技術問題及風險分析： |  | 依照之前工程驗證結果作業。
七、加工流程分析
項次 | 作業內容 | 作業要點
1、 | OCR-光學字元刪選機 | N/A
2、 | 超音波清洗機 | ■溫度 | 70 | ■時間 | 20 | ■藥水濃度 |  | 100%
|  | ■溫度 | 70 | ■時間 | 20 | ■藥水濃度 |  | 100%
|  | ■溫度 | 常溫 | ■時間 | 10 | RO |  | 100%
3、 | 刷洗機 | ■溫度 | 常溫 | ■速度 | 0.9M/MIN
4、 | AOI自動光學檢測機 | JEEP 美光測試 | 美光測試
5、 | TTV&THICKNESS | JEEP 美光測試
6、 | 目視檢驗 | 品質標準如下：無破損，表面無汙染物。
八、治具需求分析 |  | ■使用現有治具 |  |  | □需重新開發治具
|  | 預估治具數量 |  |  | 10PCS
九、包裝要求： |  | ▓依據客戶標準包裝□依據公司標準包裝
評估結論： |  | ●可行 ○修改後可行 ○不可行
核准 |  | 審核 |  |  |  | 製作
編號：MP09-01(007)A |  | 版本：1.0 |  |  |  | 日期：2025/11/13

## 新產品試做評估單(美光) 114.11. 27
潔沛企業有限公司
新產品試做評估單
產品名稱（料號） |  | 12"基板委外代工清洗 |  |  | 客戶名稱 |  | 美光
規格敘述 |  | 12"/700um |  |  | 需求日期 |  | 2025-11-27
一、客戶需求說明 |  | 1、客戶提供資料：□規格書▓品質標準□圖檔□檢測能力
2、樣品需求時間/數量：2025/11/27，25片
3、包裝方式//數量：原包裝，25片
4、運輸方式：NA
二、技術能力評估 |  | （包括：規格書、品質標準、圖檔、檢測能力等能否到達客戶的要求的評估）： 依美光檢測結果。
三、產能或加工能力評估 |  | 新產品的預計年產量/客戶需求產能/工廠加工產能
四、計劃使用物料 |  | 超音波 BL3798、刷洗機BL900
五、計劃加工作業流程 |  | 超音波清洗機、刷洗機
六、新產品關鍵技術問題及風險分析： |  | 依照之前工程驗證結果作業，予現場客戶稽核。
七、加工流程分析
項次 | 作業內容 | 作業要點
1、 | OCR-光學字元刪選機 | N/A
2、 | 超音波清洗機 | ■溫度 | 70 | ■時間 | 20 | ■藥水濃度 |  | 100%
|  | ■溫度 | 70 | ■時間 | 20 | ■藥水濃度 |  | 100%
|  | ■溫度 | 常溫 | ■時間 | 10 | RO |  | 100%
3、 | 刷洗機 | ■溫度 | 常溫 | ■速度 | 0.9M/MIN
4、 | AOI自動光學檢測機 | JEEP 美光測試 | 美光測試
5、 | TTV&THICKNESS | JEEP 美光測試
6、 | 目視檢驗 | 品質標準如下：無破損，表面無汙染物。
八、治具需求分析 |  | ■使用現有治具 |  |  | □需重新開發治具
|  | 預估治具數量 |  |  | 10PCS
九、包裝要求： |  | ▓依據客戶標準包裝□依據公司標準包裝
評估結論： |  | ●可行 ○修改後可行 ○不可行
核准 |  | 審核 |  |  |  | 製作
編號：MP09-01(007)A |  | 版本：1.0 |  |  |  | 日期：2025/11/27

## 藥水壽命評估
潔沛企業有限公司
新產品試做評估單
產品名稱（料號） |  | 12"基板委外代工清洗 |  |  | 客戶名稱 |  | 美光
規格敘述 |  | 12"/700um |  |  | 需求日期
一、客戶需求說明 |  | 1、客戶提供資料：□規格書▓品質標準□圖檔□檢測能力
2、樣品需求時間/數量：
3、包裝方式//數量：
4、運輸方式：NA
二、技術能力評估 |  | （包括：規格書、品質標準、圖檔、檢測能力等能否到達客戶的要求的評估）： 測試藥水壽命。
三、產能或加工能力評估 |  | 新產品的預計年產量/客戶需求產能/工廠加工產能
四、計劃使用物料 |  | 超音波 BL3798
五、計劃加工作業流程 |  | 超音波清洗機
六、新產品關鍵技術問題及風險分析： |  | 依照量測結果，決定藥水更換時機。
七、加工流程分析
項次 | 作業內容 | 作業要點
1、 | OCR-光學字元刪選機 | N/A
2、 | 超音波清洗機 | ■溫度 | 70 | ■時間 | 20 | ■藥水濃度 |  | 100%
|  | ■溫度 | 70 | ■時間 | 20 | ■藥水濃度 |  | 100%
|  | ■溫度 | 常溫 | ■時間 | 10 | RO |  | 100%
3、 | 刷洗機 | ■溫度 | 常溫 | ■速度 | 0.9M/MIN
4、 | AOI自動光學檢測機 | JEEP 美光測試 | 美光測試
5、 | TTV&THICKNESS | JEEP 美光測試
6、 | 目視檢驗 | 品質標準如下：無破損，表面無汙染物。
八、治具需求分析 |  | ■使用現有治具 |  |  | □需重新開發治具
預估治具數量
九、包裝要求： |  | ▓依據客戶標準包裝□依據公司標準包裝
評估結論： |  | ●可行 ○修改後可行 ○不可行
核准 |  | 審核 |  |  |  | 製作
編號：MP09-01(008)A |  | 版本：1.0 |  |  |  | 日期：2025/11/27

## 2025.12.10測試
潔沛企業有限公司
新產品試做評估單
產品名稱（料號） |  | 12"基板委外代工清洗 |  |  | 客戶名稱 |  | 美光
規格敘述 |  | 12"/700um |  |  | 需求日期
一、客戶需求說明 |  | 1、客戶提供資料：□規格書▓品質標準□圖檔□檢測能力
2、樣品需求時間/數量：25片
3、包裝方式//數量：
4、運輸方式：NA
二、技術能力評估 |  | （包括：規格書、品質標準、圖檔、檢測能力等能否到達客戶的要求的評估）： 測試藥水壽命。
三、產能或加工能力評估 |  | 新產品的預計年產量/客戶需求產能/工廠加工產能
四、計劃使用物料 |  | 超音波 BL3798、刷洗機BL900
五、計劃加工作業流程 |  | 超音波清洗機、刷洗機
六、新產品關鍵技術問題及風險分析： |  | 依照之前工程驗證結果作業，並依照流程洗淨完後，抽取超音波內藥水，量測結果，測試並評估藥水更換時機。
七、加工流程分析
項次 | 作業內容 | 作業要點
1、 | OCR-光學字元刪選機 | N/A
2、 | 超音波清洗機 | ■溫度 | 70 | ■時間 | 20 | ■藥水濃度 |  | 100%
|  | ■溫度 | 70 | ■時間 | 20 | ■藥水濃度 |  | 100%
|  | ■溫度 | 常溫 | ■時間 | 10 | RO |  | 100%
3、 | 刷洗機 | ■溫度 | 常溫 | ■速度 | 0.9M/MIN
4、 | AOI自動光學檢測機 | JEEP | 美光測試
5、 | TTV&THICKNESS | JEEP
6、 | 目視檢驗 | 品質標準如下：無破損，表面無汙染物。
八、治具需求分析 |  | ■使用現有治具 |  |  | □需重新開發治具
預估治具數量
九、包裝要求： |  | ▓依據客戶標準包裝□依據公司標準包裝
評估結論： |  | ●可行 ○修改後可行 ○不可行
核准 |  | 審核 |  |  |  | 製作
編號：MP09-01(009)A |  | 版本：1.0 |  |  |  | 日期：2025/12/10