## 114.09.05
潔沛企業有限公司
藥水測試紀錄表
產品名稱 | 12吋玻璃基板 |  | 客戶名稱 | 美光
規格敘述 | 12吋/700um |  | 測試日期 | 2025-09-05
測試過程
測試1:
使用BL-3798
超音波條件-清洗一槽溫度:70°C、時間:20min、擺盪1分鐘 ，清洗二槽溫度:70°C、時間:20min、擺盪1分鐘， 清洗三槽溫度:常溫、時間10min、擺盪1分鐘。 藥水濃度:100%
刷洗機條件-溫度:30度、速度:0.9M/MIN
使用治具:治具A
測試結果:
清洗後樣品外觀無腐蝕現象，潔淨度也達到客戶所需之標準
測試結果 |  | 合格 不合格
核准 |  | 審核 |  | 製作
編號：MP09-02(001)A

## 114.09.15
潔沛企業有限公司
藥水測試紀錄表
產品名稱 | 12吋玻璃基板 |  | 客戶名稱 | 美光
規格敘述 | 12吋/700um |  | 測試日期 | 2025-09-15
測試過程
測試1:
使用BL-3798
超音波條件-清洗一槽溫度:70°C、時間:20min、擺盪1分鐘 ，清洗二槽溫度:70°C、時間:20min、擺盪1分鐘， 清洗三槽溫度:常溫、時間10min、擺盪1分鐘。 藥水濃度:100%
刷洗機條件-溫度:30度、速度:0.9M/MIN
使用治具:治具A
測試結果:
清洗後樣品外觀無腐蝕現象，潔淨度也達到客戶所需之標準
測試結果 |  | 合格 不合格
核准 |  | 審核 |  | 製作
編號：MP09-02(002)A

## 114.09.19
潔沛企業有限公司
藥水測試紀錄表
產品名稱 | 12吋玻璃基板 |  | 客戶名稱 | 美光
規格敘述 | 12吋/700um |  | 測試日期 | 2025-09-19
測試過程
測試1:
使用BL-3798
超音波條件-清洗一槽溫度:70°C、時間:20min、擺盪1分鐘 ，清洗二槽溫度:70°C、時間:20min、擺盪1分鐘， 清洗三槽溫度:常溫、時間10min、擺盪1分鐘。 藥水濃度:100%
刷洗機條件-溫度:30度、速度:0.9M/MIN
使用治具:治具A
測試結果:
清洗後樣品外觀無腐蝕現象，潔淨度也達到客戶所需之標準
測試結果 |  | 合格 不合格
核准 |  | 審核 |  | 製作
編號：MP09-02(003)A

## 114.09.26
潔沛企業有限公司
藥水測試紀錄表
產品名稱 | 12吋玻璃基板 |  | 客戶名稱 | 美光
規格敘述 | 12吋/700um |  | 測試日期 | 2025-09-26
測試過程
測試1:
使用BL-3798
超音波條件-清洗一槽溫度:70°C、時間:20min、擺盪1分鐘 ，清洗二槽溫度:70°C、時間:20min、擺盪1分鐘， 清洗三槽溫度:常溫、時間10min、擺盪1分鐘。 藥水濃度:100%
刷洗機條件-溫度:30度、速度:0.9M/MIN
使用治具:治具A
測試結果:
清洗後樣品外觀無腐蝕現象，潔淨度也達到客戶所需之標準
測試結果 |  | 合格 不合格
核准 |  | 審核 |  | 製作
編號：MP09-02(004)A

## 114.10.01
潔沛企業有限公司
藥水測試紀錄表
產品名稱 | 12吋玻璃基板 |  | 客戶名稱 | 美光
規格敘述 | 12吋/700um |  | 測試日期 | 2025-10-01
測試過程
測試1:
使用BL-3798
超音波條件-清洗一槽溫度:70°C、時間:20min、擺盪1分鐘 ，清洗二槽溫度:70°C、時間:20min、擺盪1分鐘， 清洗三槽溫度:常溫、時間10min、擺盪1分鐘。 藥水濃度:100%
刷洗機條件-溫度:30度、速度:0.9M/MIN
使用治具:治具A
測試結果:
清洗後樣品外觀無腐蝕現象，潔淨度也達到客戶所需之標準
測試結果 |  | 合格 不合格
核准 |  | 審核 |  | 製作
編號：MP09-02(005)A