## 114.09.05
潔沛企業有限公司
藥水測試紀錄表
產品名稱 | 12吋玻璃基板 |  | 客戶名稱 | 美光
規格敘述 | 12吋/700um |  | 測試日期 | 2025-09-05
測試過程
測試1:
使用BL-3798
超音波條件-清洗一槽溫度:60°C、時間:10min、擺盪1分鐘 ，清洗二槽溫度:60°C、時間:10min、擺盪1分鐘， 清洗三槽溫度:室溫、時間10min、擺盪1分鐘。 藥水濃度:100%
刷洗機條件-BL-900清洗劑、溫度:常溫、速度:0.9M/MIN
使用治具:12吋洗淨籃
測試結果:
清洗後樣品外觀無腐蝕現象，目視檢無嚴重汙染，外觀澄淨，須由客戶
AOI判定潔淨度是否達到客戶所需之標準。
測試結果 |  | 合格 不合格
核准 |  | 審核 |  | 製作
編號：MP09-02(001)A

## 114.09.15
潔沛企業有限公司
藥水測試紀錄表
產品名稱 | 12吋玻璃基板 |  | 客戶名稱 | 美光
規格敘述 | 12吋/700um |  | 測試日期 | 2025-09-15
測試過程
測試1:
使用BL-3798
超音波條件-清洗一槽溫度:70°C、時間:10min、擺盪1分鐘 ，清洗二槽溫度:70°C、時間:10min、擺盪1分鐘， 清洗三槽溫度:常溫、時間10min、擺盪1分鐘。 藥水濃度:100%
刷洗機條件-BL-900清洗劑、溫度:常溫、速度:0.9M/MIN
使用治具:12吋洗淨籃
測試結果:
清洗後樣品外觀無腐蝕現象，目視檢無嚴重汙染，外觀澄淨，須由客戶
AOI判定潔淨度是否達到客戶所需之標準。
測試結果 |  | 合格 不合格
核准 |  | 審核 |  | 製作
編號：MP09-02(002)A

## 114.09.19
潔沛企業有限公司
藥水測試紀錄表
產品名稱 | 12吋玻璃基板 |  | 客戶名稱 | 美光
規格敘述 | 12吋/700um |  | 測試日期 | 2025-09-19
測試過程
測試1:
使用BL-3798
超音波條件-清洗一槽溫度:70°C、時間:15min、擺盪1分鐘 ，清洗二槽溫度:70°C、時間:15min、擺盪1分鐘， 清洗三槽溫度:常溫、時間10min、擺盪1分鐘。 藥水濃度:100%
刷洗機條件-BL-900清洗劑、溫度:常溫、速度:0.9M/MIN
使用治具:12吋洗淨籃
測試結果:
目前AOI還在調整參數，僅於出貨前確認，最終判定以MTB為主。
測試結果 |  | 合格 不合格
核准 |  | 審核 |  | 製作
編號：MP09-02(003)A

## 114.09.26
潔沛企業有限公司
藥水測試紀錄表
產品名稱 | 12吋玻璃基板 |  | 客戶名稱 | 美光
規格敘述 | 12吋/700um |  | 測試日期 | 2025-09-26
測試過程
測試1:
使用BL-3798
超音波條件-清洗一槽溫度:70°C、時間:20min、擺盪1分鐘 ，清洗二槽溫度:70°C、時間:20min、擺盪1分鐘， 清洗三槽溫度:常溫、時間10min、擺盪1分鐘。 藥水濃度:100%
刷洗機條件-BL-900清洗劑、溫度:常溫、速度:0.9M/MIN
使用治具:12吋洗淨籃
測試結果:
清洗後樣品外觀無腐蝕現象，目視檢無嚴重汙染，出貨前測試JEEP廠內AOI，最終須由客戶AOI判定潔淨度，是否有達客戶所需之標準。
AOI判定潔淨度是否達到客戶所需之標準。
備註：
目前AOI還在調整參數，僅用於出貨前確定，最終判定以MTB為主。
測試結果 |  | 合格 不合格
核准 |  | 審核 |  | 製作
編號：MP09-02(004)A

## 114.10.01
潔沛企業有限公司
藥水測試紀錄表
產品名稱 | 12吋玻璃基板 |  | 客戶名稱 | 美光
規格敘述 | 12吋/700um |  | 測試日期 | 2025-10-06
測試過程
測試1:
使用BL-3798
超音波條件-清洗一槽溫度:70°C、時間:20min、擺盪1分鐘 ，清洗二槽溫度:70°C、時間:20min、擺盪1分鐘， 清洗三槽溫度:常溫、時間10min、擺盪1分鐘。 藥水濃度:100%
刷洗機條件-BL-900清洗劑、溫度:常溫、速度:0.9M/MIN
使用治具:12吋洗淨籃
測試結果:
清洗後樣品外觀無腐蝕現象，目視檢無嚴重汙染，出貨前測試JEEP廠內AOI
THK、TTV，最終須由客戶AOI判定潔淨度，是否達到客戶所需之標準。
測試結果 |  | 合格 不合格
核准 |  | 審核 |  | 製作
編號：MP09-02(005)A

## 114.10.13
潔沛企業有限公司
藥水測試紀錄表
產品名稱 | 12吋玻璃基板 |  | 客戶名稱 | 美光
規格敘述 | 12吋/700um |  | 測試日期 | 2025-10-13
測試過程
測試1:
使用BL-3798
超音波條件-清洗一槽溫度:70°C、時間:20min、擺盪1分鐘 ，清洗二槽溫度:70°C、時間:20min、擺盪1分鐘， 清洗三槽溫度:常溫、時間10min、擺盪1分鐘。 藥水濃度:100%
刷洗機條件-BL-900清洗劑、溫度:常溫、速度:0.9M/MIN
使用治具:12吋洗淨籃
測試結果:
清洗後樣品外觀無腐蝕現象，目視檢無嚴重汙染，出貨前測試JEEP廠內AOI
THK、TTV，最終須由客戶AOI判定潔淨度，是否達到客戶所需之標準。
測試結果 |  | 合格 不合格
核准 |  | 審核 |  | 製作
編號：MP09-02(006)A

## 114.11.13
潔沛企業有限公司
藥水測試紀錄表
產品名稱 | 12吋玻璃基板 |  | 客戶名稱 | 美光
規格敘述 | 12吋/700um |  | 測試日期 | 2025-11-13
測試過程
測試1:
使用BL-3798
超音波條件-清洗一槽溫度:70°C、時間:20min、擺盪1分鐘 ，清洗二槽溫度:70°C、時間:20min、擺盪1分鐘， 清洗三槽溫度:常溫、時間10min、擺盪1分鐘。 藥水濃度:100%
刷洗機條件-BL-900清洗劑、溫度:常溫、速度:0.9M/MIN
使用治具:12吋洗淨籃
測試結果:
清洗後樣品外觀無腐蝕現象，目視檢無嚴重汙染，出貨前測試JEEP廠內AOI
THK、TTV，最終須由客戶AOI判定潔淨度，是否達到客戶所需之標準。
測試結果 |  | 合格 不合格
核准 |  | 審核 |  | 製作
編號：MP09-02(007)A

## 114.11.27
潔沛企業有限公司
藥水測試紀錄表
產品名稱 | 12吋玻璃基板 |  | 客戶名稱 | 美光
規格敘述 | 12吋/700um |  | 測試日期 | 2025-11-27
測試過程
測試1:
使用BL-3798
超音波條件-清洗一槽溫度:70°C、時間:20min、擺盪1分鐘 ，清洗二槽溫度:70°C、時間:20min、擺盪1分鐘， 清洗三槽溫度:常溫、時間10min、擺盪1分鐘。 藥水濃度:100%
刷洗機條件-BL-900清洗劑、溫度:常溫、速度:0.9M/MIN
使用治具:12吋洗淨籃
測試結果:
清洗後樣品外觀無腐蝕現象，目視檢無嚴重汙染，出貨前測試JEEP廠內AOI
THK、TTV，最終須由客戶AOI判定潔淨度，是否達到客戶所需之標準。
測試結果 |  | 合格 不合格
核准 |  | 審核 |  | 製作
編號：MP09-02(008)A

## 114.12.05藥水壽命評估
潔沛企業有限公司
藥水測試紀錄表
產品名稱 | 12吋玻璃基板 |  |  | 客戶名稱 | 美光
規格敘述 | 12吋/700um |  |  | 測試日期 | 2025.12.05
測試過程
測試1:藥水濃度:100%，每次抽取超音波槽內藥水BL-3798來評估數據變化，
量測數據如表格。
BL3798 | PH | 比重 | 旋光 | RI | 導電度 | 清洗總片數
新品 | NA | 0.936 | 42 | 1.4017 | NA | 0片
20251015 | NA | 0.936 | 42 | 1.4057 | NA | 105片
20251120 | NA | 0.94 | 43 | 1.4029 | 0.25ms | 586片
20251205 | NA | 0.94 | 43 | 1.4041 | 0.22ms | 611片
測試結果:
目前數據尚未變化劇烈，清洗能力尚未下降(目檢及AOI)，需繼續觀察結果。
測試結果 |  | 合格 不合格
核准 |  | 審核 |  |  | 製作
編號：MP09-02(009)A