## 2025.12.01
潔沛企業有限公司
新產品試做評估單
產品名稱（料號） |  | 12"基板委外代工清洗 |  |  | 客戶名稱 |  | C002
規格敘述 |  | 12"/700um |  |  | 需求日期 |  | 2025-12-09
一、客戶需求說明 |  | 1、客戶提供資料：□規格書▓品質標準□圖檔□檢測能力
2、樣品需求時間/數量：2025/12/09，2片
3、包裝方式//數量：原包裝包回，2片。
4、運輸方式：業務載回
二、技術能力評估 |  | （包括：規格書、品質標準、圖檔、檢測能力等能否达到客户的要求的评估）：依客戶檢測結果。
三、產能或加工能力評估 |  | 新產品的預計年產量/客戶需求產能/工廠加工產能
四、計劃使用物料 |  | 超音波 BL3729、終端清洗機BL900
五、計劃加工作業流程 |  | 超音波清洗機、刷洗機
六、新產品關鍵技術問題及風險分析： |  | 超音波清洗除膠的乾淨度。以初期送樣測試之參數。
七、加工流程分析
項次 | 作業內容 | 作業要點
1、 | OCR-光學字元刪選機 | N/A
2、 | 超音波清洗機 | ■溫度 | 75 | ■時間 | 30 | ■藥水濃度 |  | 100%
|  | ■溫度 | 常溫 | ■時間 | 10 | RO |  | 100%
3、 | 刷洗機 | ■溫度 | 常溫 | ■速度 | 0.9M/MIN
4、 | AOI自動光學檢測機 | JEPE&力成測試
5、 | TTV&THICKNESS | JEPE&力成測試
6、 | 目視檢驗 | 品質標準如下：無破損，表面無汙染物。
八、治具需求分析 |  | ■使用現有治具 |  |  | □需重新開發治具
|  | 預估治具數量 |  |  | 1PCS
九、包裝要求： |  | ▓依據客戶標準包裝□依據公司標準包裝
評估結論： |  | ●可行 ○修改後可行 ○不可行
核准 |  | 審核 |  |  |  | 製作
編號：MP09-01(001)A |  | 版本：1.0 |  |  |  | 日期：2025/12/01

## 2025.12.02
潔沛企業有限公司
新產品試做評估單
產品名稱（料號） |  | 12"基板委外代工清洗 |  |  | 客戶名稱 |  | C002
規格敘述 |  | 12"/700um |  |  | 需求日期 |  | 2025-12-09
一、客戶需求說明 |  | 1、客戶提供資料：□規格書▓品質標準□圖檔□檢測能力
2、樣品需求時間/數量：2025/12/09，23片
3、包裝方式//數量：原包裝包回，23片。
4、運輸方式：業務載回
二、技術能力評估 |  | （包括：規格書、品質標準、圖檔、檢測能力等能否达到客户的要求的评估）：依客戶檢測結果。
三、產能或加工能力評估 |  | 新產品的預計年產量/客戶需求產能/工廠加工產能
四、計劃使用物料 |  | 超音波 BL3729、終端清洗機BL900
五、計劃加工作業流程 |  | 超音波清洗機、刷洗機
六、新產品關鍵技術問題及風險分析： |  | 超音波清洗除膠的乾淨度。以初期送樣測試之參數。
七、加工流程分析
項次 | 作業內容 | 作業要點
1、 | OCR-光學字元刪選機 | N/A
2、 | 超音波清洗機 | ■溫度 | 75 | ■時間 | 30 | ■藥水濃度 |  | 100%
|  | ■溫度 | 常溫 | ■時間 | 10 | RO |  | 100%
3、 | 刷洗機 | ■溫度 | 常溫 | ■速度 | 0.9M/MIN
4、 | AOI自動光學檢測機 | JEPE&力成測試
5、 | TTV&THICKNESS | JEPE&力成測試
6、 | 目視檢驗 | 品質標準如下：無破損，表面無汙染物。
八、治具需求分析 |  | ■使用現有治具 |  |  | □需重新開發治具
|  | 預估治具數量 |  |  | 1PCS
九、包裝要求： |  | ▓依據客戶標準包裝□依據公司標準包裝
評估結論： |  | ●可行 ○修改後可行 ○不可行
核准 |  | 審核 |  |  |  | 製作
編號：MP09-01(002)A |  | 版本：1.0 |  |  |  | 日期：2025/12/02

## 2025.12.10
潔沛企業有限公司
新產品試做評估單
產品名稱（料號） |  | 12"基板委外代工清洗 |  |  | 客戶名稱 |  | C002
規格敘述 |  | 12"/700um |  |  | 需求日期 |  | 2025-12-18
一、客戶需求說明 |  | 1、客戶提供資料：□規格書▓品質標準□圖檔□檢測能力
2、樣品需求時間/數量：2025/12/18，1片
3、包裝方式//數量：原包裝包回，1片。
4、運輸方式：業務載回
二、技術能力評估 |  | （包括：規格書、品質標準、圖檔、檢測能力等能否达到客户的要求的评估）：依客戶檢測結果。
三、產能或加工能力評估 |  | 新產品的預計年產量/客戶需求產能/工廠加工產能
四、計劃使用物料 |  | 超音波 BL3729、終端清洗機BL900
五、計劃加工作業流程 |  | 超音波清洗機、刷洗機
六、新產品關鍵技術問題及風險分析： |  | 超音波清洗除膠的乾淨度。以初期送樣測試之參數。
七、加工流程分析
項次 | 作業內容 | 作業要點
1 | OCR-光學字元刪選機 | N/A
2 | 超音波清洗機 | ■溫度 | 75 | ■時間 | 30 | ■藥水濃度 |  | 100%
|  | ■溫度 | 常溫 | ■時間 | 10 | RO |  | 100%
3 | 刷洗機 | ■溫度 | 常溫 | ■速度 | 0.9M/MIN
4 | AOI自動光學檢測機 | JEPE&力成測試
5 | TTV&THICKNESS | JEPE&力成測試
6 | 目視檢驗 | 品質標準如下：無破損，表面無汙染物。
八、治具需求分析 |  | ■使用現有治具 |  |  | □需重新開發治具
|  | 預估治具數量 |  |  | 1PCS
九、包裝要求： |  | ▓依據客戶標準包裝□依據公司標準包裝
評估結論： |  | ●可行 ○修改後可行 ○不可行
核准 |  | 審核 |  |  |  | 製作
編號：MP09-01(003)A |  | 版本：1.0 |  |  |  | 日期：2025/12/10

## 2025.12.10 (2)
潔沛企業有限公司
新產品試做評估單
產品名稱（料號） |  | 12"基板委外代工清洗 |  |  | 客戶名稱 |  | C002
規格敘述 |  | 12"/700um |  |  | 需求日期 |  | 2025-12-18
一、客戶需求說明 |  | 1、客戶提供資料：□規格書▓品質標準□圖檔□檢測能力
2、樣品需求時間/數量：2025/12/18，5片
3、包裝方式//數量：原包裝包回，5片。
4、運輸方式：業務載回
二、技術能力評估 |  | （包括：規格書、品質標準、圖檔、檢測能力等能否达到客户的要求的评估）：依客戶檢測結果。
三、產能或加工能力評估 |  | 新產品的預計年產量/客戶需求產能/工廠加工產能
四、計劃使用物料 |  | 超音波 BL3729、終端清洗機BL900
五、計劃加工作業流程 |  | 超音波清洗機、刷洗機
六、新產品關鍵技術問題及風險分析： |  | 超音波清洗除膠的乾淨度。以初期送樣測試之參數。
七、加工流程分析
項次 | 作業內容 | 作業要點
1 | OCR-光學字元刪選機 | N/A
2 | 超音波清洗機 | ■溫度 | 75 | ■時間 | 30 | ■藥水濃度 |  | 100%
|  | ■溫度 | 常溫 | ■時間 | 10 | RO |  | 100%
3 | 刷洗機 | ■溫度 | 常溫 | ■速度 | 0.9M/MIN
4 | AOI自動光學檢測機 | JEPE&力成測試
5 | TTV&THICKNESS | JEPE&力成測試
6 | 目視檢驗 | 品質標準如下：無破損，表面無汙染物。
八、治具需求分析 |  | ■使用現有治具 |  |  | □需重新開發治具
|  | 預估治具數量 |  |  | 1PCS
九、包裝要求： |  | ▓依據客戶標準包裝□依據公司標準包裝
評估結論： |  | ●可行 ○修改後可行 ○不可行
核准 |  | 審核 |  |  |  | 製作
編號：MP09-01(004)A |  | 版本：1.0 |  |  |  | 日期：2025/12/10

## 2025.12.11
潔沛企業有限公司
新產品試做評估單
產品名稱（料號） |  | 12"基板委外代工清洗 |  |  | 客戶名稱 |  | C002
規格敘述 |  | 12"/700um |  |  | 需求日期 |  | 2025-12-18
一、客戶需求說明 |  | 1、客戶提供資料：□規格書▓品質標準□圖檔□檢測能力
2、樣品需求時間/數量：2025/12/18，19片
3、包裝方式//數量：原包裝包回，19片。
4、運輸方式：業務載回
二、技術能力評估 |  | （包括：規格書、品質標準、圖檔、檢測能力等能否达到客户的要求的评估）：依客戶檢測結果。
三、產能或加工能力評估 |  | 新產品的預計年產量/客戶需求產能/工廠加工產能
四、計劃使用物料 |  | 超音波 BL3729、終端清洗機BL900
五、計劃加工作業流程 |  | 超音波清洗機、刷洗機
六、新產品關鍵技術問題及風險分析： |  | 超音波清洗除膠的乾淨度。以初期送樣測試之參數。
七、加工流程分析
項次 | 作業內容 | 作業要點
1 | OCR-光學字元刪選機 | N/A
2 | 超音波清洗機 | ■溫度 | 75 | ■時間 | 30 | ■藥水濃度 |  | 100%
|  | ■溫度 | 常溫 | ■時間 | 10 | RO |  | 100%
3 | 刷洗機 | ■溫度 | 常溫 | ■速度 | 0.9M/MIN
4 | AOI自動光學檢測機 | JEPE&力成測試
5 | TTV&THICKNESS | JEPE&力成測試
6 | 目視檢驗 | 品質標準如下：無破損，表面無汙染物。
八、治具需求分析 |  | ■使用現有治具 |  |  | □需重新開發治具
|  | 預估治具數量 |  |  | 1PCS
九、包裝要求： |  | ▓依據客戶標準包裝□依據公司標準包裝
評估結論： |  | ●可行 ○修改後可行 ○不可行
核准 |  | 審核 |  |  |  | 製作
編號：MP09-01(005)A |  | 版本：1.0 |  |  |  | 日期：2025/12/11