## 2025.12.01
潔沛企業有限公司
藥水測試紀錄表
產品名稱 | 12吋玻璃基板 |  | 客戶代號 | C002
規格敘述 | 12吋/700um |  | 測試日期 | 2025-12-01
測試過程
測試1:
超音波條件-使用BL-3729，清洗槽溫度:75°C、時間:30min，純水清洗溫度:室溫、時間10min，藥水濃度:100%
終端清洗機條件-使用BL-900清洗劑、溫度:常溫、速度:0.9M/MIN
使用治具:12吋洗淨藍
測試結果:
清洗後樣品外觀無腐蝕現象，目視檢驗無污染可放量測試清洗。
測試結果 |  | 合格 不合格
核准 |  | 審核 |  | 製作
編號：MP09-02(001)A

## 2025.12.02
潔沛企業有限公司
藥水測試紀錄表
產品名稱 | 12吋玻璃基板 |  | 客戶代號 | C002
規格敘述 | 12吋/700um |  | 測試日期 | 2025-12-02
測試過程
測試1:
超音波條件-使用BL-3729，清洗槽溫度:75°C、時間:30min，純水清洗溫度:室溫、時間10min，藥水濃度:100%
終端清洗機條件-使用BL-900清洗劑、溫度:常溫、速度:0.9M/MIN
使用治具:12吋洗淨藍
測試結果:
清洗後樣品外觀無腐蝕現象，目視檢驗無污染，但玻璃邊緣疑似遭超音波擊傷。檢測厚度、TTV、AOI，以供廠商評估，待後續提供結果報告。
測試結果 |  | 合格 不合格
核准 |  | 審核 |  | 製作
編號：MP09-02(002)A

## 2025.12.10
潔沛企業有限公司
藥水測試紀錄表
產品名稱 | 12吋玻璃基板 |  | 客戶代號 | C002
規格敘述 | 12吋/700um |  | 測試日期 | 2025-12-10
測試過程
測試1:
超音波條件-使用BL-3729，藥水濃度:100%，清洗槽溫度:75°C、純浸泡時間:20min、擺盪1分鐘 ，清洗槽溫度:室溫、純浸泡時間:10min、擺盪1分鐘。
終端清洗機條件-使用BL-900清洗劑、溫度:常溫、速度:0.9M/MIN
使用治具:12吋洗淨藍
測試結果:
清洗後樣品外觀無腐蝕現象，目視檢驗無污染可放小量測試清洗。
測試結果 |  | 合格 不合格
核准 |  | 審核 |  | 製作
編號：MP09-02(003)A

## 2025.12.10 (2)
潔沛企業有限公司
藥水測試紀錄表
產品名稱 | 12吋玻璃基板 |  | 客戶代號 | C002
規格敘述 | 12吋/700um |  | 測試日期 | 2025-12-10
測試過程
測試1:
超音波條件-使用BL-3729，藥水濃度:100%，清洗槽溫度:75°C、純浸泡時間:20min、擺盪1分鐘 ，清洗槽溫度:室溫、純浸泡時間:10min、擺盪1分鐘。
終端清洗機條件-使用BL-900清洗劑、溫度:常溫、速度:0.9M/MIN
使用治具:12吋洗淨藍
測試結果:
清洗後樣品外觀無腐蝕現象，目視檢驗無污染可放量測試清洗。
測試結果 |  | 合格 不合格
核准 |  | 審核 |  | 製作
編號：MP09-02(004)A

## 2025.12.11
潔沛企業有限公司
藥水測試紀錄表
產品名稱 | 12吋玻璃基板 |  | 客戶代號 | C002
規格敘述 | 12吋/700um |  | 測試日期 | 2025-12-11
測試過程
測試1:
超音波條件-使用BL-3729藥水濃度:100%，清洗槽溫度:75°C、純浸泡時間:20min、擺盪1分鐘 ，清洗槽溫度:室溫、純浸泡時間:10min、擺盪1分鐘。
終端清洗機條件-使用BL-900清洗劑、溫度:常溫、速度:0.9M/MIN
使用治具:12吋洗淨藍
測試結果:
清洗後樣品外觀無腐蝕現象，目視檢驗無污染。檢測厚度、TTV、AOI，以供廠商評估，待後續提供結果報告。
測試結果 |  | 合格 不合格
核准 |  | 審核 |  | 製作
編號：MP09-02(005)A